## 2022-12-02_BAM
Mandatory | [10 empty] | Recommended | Mandatory
Recommended | [6 empty] | Fixed terminiology/symbols (according to DIN EN ISO 204: 2022) |  |  |  | Mandatory | Recommended
Not mandatory | [10 empty] | Not Mandatory | Not mandatory
| Category I - DE | Category I - EN | Category II - DE | Category II - EN | Category III - DE | Category III - EN | ITEM DE | ITEM EN | Symbol | Unit | Ranking
Mandatory | Metadaten | Metadata | Versuchsinfo | Test info | Prüfauftrag | Test order | Versuchsdatum | Test date |  |  | Mandatory | Mandatory
Mandatory | Metadaten | Metadata | Versuchsinfo | Test info | Prüfauftrag | Test order | Versuchs-ID | Test ID |  |  | Mandatory | Mandatory
Recommended | Metadaten | Metadata | Versuchsinfo | Test info | Prüfauftrag | Test order | Projekt | Project |  |  | Recommended | Recommended
Recommended | Metadaten | Metadata | Versuchsinfo | Test info | Prüfauftrag | Test order | Bearbeiter | Operator |  |  | Recommended | Recommended
Mandatory | Metadaten | Metadata | Versuchsinfo | Test info | Festgelegte Prüfparameter | Specified test parameters | Prüfnorm | Testing Standard |  |  | Mandatory | Mandatory
Mandatory | Metadaten | Metadata | Versuchsinfo | Test info | Festgelegte Prüfparameter | Specified test parameters | festgelegte Prüftemperatur | Specified Temperature | T | ℃ | Mandatory | Mandatory
Mandatory | Metadaten | Metadata | Versuchsinfo | Test info | Festgelegte Prüfparameter | Specified test parameters | Prüfspannung | Initial stress | Ro | MPa | Mandatory | Mandatory
Mandatory | Metadaten | Metadata | Versuchsinfo | Test info | Festgelegte Prüfparameter | Specified test parameters | Versuchsart (unterbrochen/nicht unterbrochen) | Test type (interrupted/not interrupted) |  |  | Mandatory | Mandatory
Mandatory | Metadaten | Metadata | Versuchsinfo | Test info | Festgelegte Prüfparameter | Specified test parameters | Versuchsende (Zeitvorgabe/Probenbruch) | End of experiment (time limit/test piece break) |  |  | Mandatory | Mandatory
Not Mandatory | Metadaten | Metadata | Versuchsinfo | Test info | Festgelegte Prüfparameter | Specified test parameters | Prüfkraft | Test force |  | kN | Not Mandatory | Not Mandatory
Mandatory | Metadaten | Metadata | geprüfter Werkstoff | Tested material | Werkstoff und Zustand | Material and state | Werkstoffbezeichnung | Material ID |  |  | Mandatory | Mandatory
Recommended | Metadaten | Metadata | geprüfter Werkstoff | Tested material | Werkstoff und Zustand | Material and state | Fertigungsverfahren | Manufacturing process |  |  | Recommended | Recommended
Recommended | Metadaten | Metadata | geprüfter Werkstoff | Tested material | Werkstoff und Zustand | Material and state | Wärmebehandlung | Heat treatment |  |  | Recommended | Recommended
Mandatory | Metadaten | Metadata | geprüfter Werkstoff | Tested material | Werkstoff und Zustand | Material and state | Einkristallorientierung | Single Crystal Orientation |  | hkl/Theta,Rho | Mandatory | Mandatory
Mandatory | Metadaten | Metadata | geprüfter Werkstoff | Tested material | Probe | Test piece | Probenbezeichnung | Test piece ID |  |  | Mandatory | Mandatory
Mandatory | Metadaten | Metadata | geprüfter Werkstoff | Tested material | Probe | Test piece | Probenform | Type of test piece |  |  | Mandatory | Mandatory
Recommended | Metadaten | Metadata | geprüfter Werkstoff | Tested material | Probe | Test piece | Probenzeichnung | Test piece technical drawing |  |  | Recommended | Recommended
Recommended | Metadaten | Metadata | geprüfter Werkstoff | Tested material | Probe | Test piece | Entnahmestelle der Probe im Rohling | Location of the sample in the blank |  |  | Recommended | Recommended
Mandatory | Metadaten | Metadata | Prüf- und Messmittel | Testing and measuring equipment | Prüfmaschine | Testing machine | Prüfmaschinenbezeichnung | Testing machine ID |  |  | Mandatory | Mandatory
Not Mandatory | Metadaten | Metadata | Prüf- und Messmittel | Testing and measuring equipment | Prüfmaschine | Testing machine | max. Prüfkraft | max. applied force |  | kN | Not Mandatory | Not Mandatory
Not Mandatory | Metadaten | Metadata | Prüf- und Messmittel | Testing and measuring equipment | Prüfmaschine | Testing machine | Datenerfassungsgerät | Data acquisition equipment |  |  | Not Mandatory | Not Mandatory
Not Mandatory | Metadaten | Metadata | Prüf- und Messmittel | Testing and measuring equipment | Temperatur-Regelung | Temperature control | Regelung über Thermoelementen an Probe/über Ofen | Control via thermocouples on sample/via furnace) |  |  | Not Mandatory | Not Mandatory
Recommended | Metadaten | Metadata | Prüf- und Messmittel | Testing and measuring equipment | Temperatur-Regelung | Temperature control | Thermoelemente: Typ | Thermocouple: type |  |  | Recommended | Recommended
Recommended | Metadaten | Metadata | Prüf- und Messmittel | Testing and measuring equipment | Temperatur-Regelung | Temperature control | Thermoelemente: Anzahl | Thermocouple: quantity |  |  | Recommended | Recommended
Not Mandatory | Metadaten | Metadata | Prüf- und Messmittel | Testing and measuring equipment | Temperatur-Regelung | Temperature control | Messverstärker | Measurement Amplifier |  |  | Not Mandatory | Not Mandatory
Mandatory | Metadaten | Metadata | Prüf- und Messmittel | Testing and measuring equipment | Temperatur-Regelung | Temperature control | Gerätnummer-Thermoelement(e) | Equipment ID - thermocouple(s) |  |  | Mandatory | Mandatory
Mandatory | Metadaten | Metadata | Prüf- und Messmittel | Testing and measuring equipment | Temperatur-Regelung | Temperature control | Gerätnummer-Messverstärker | Equipment ID - Measurement Amplifier |  |  | Mandatory | Mandatory
Recommended | Metadaten | Metadata | Prüf- und Messmittel | Testing and measuring equipment | Dehnungsmessgerät | Extensometer | Dehnungsmessgerät Modellinfo | Extensometer model information |  |  | Recommended | Recommended
Mandatory | Metadaten | Metadata | Prüf- und Messmittel | Testing and measuring equipment | Dehnungsmessgerät | Extensometer | Gerätnummer-Dehnungsmessgerät | Equipment ID - Extensometer |  |  | Mandatory | Mandatory
Recommended | Metadaten | Metadata | Prüf- und Messmittel | Testing and measuring equipment | Dehnungsmessgerät | Extensometer | Nennmesslänge | Nominal gauge length |  |  | Recommended | Recommended
Recommended | Metadaten | Metadata | Prüf- und Messmittel | Testing and measuring equipment | Dehnungsmessgerät | Extensometer | Dehnungsbereich - Obergrenze | Extension range - Upper limit |  | % | Recommended | Recommended
Recommended | Metadaten | Metadata | Prüf- und Messmittel | Testing and measuring equipment | Dehnungsmessgerät | Extensometer | Dehnungsbereich - Untergrenze | Extension range - Lower limit |  | % | Recommended | Recommended
Mandatory | Primärdaten | Primary data | Prüfergebnisse | Test results | Zustand zu Versuchsbeginn | State at test start | min. Probendurchmesser bei RT | Min. test piece diameter at room temperature |  | mm | Mandatory | Mandatory
Mandatory | Primärdaten | Primary data | Prüfergebnisse | Test results | Zustand zu Versuchsbeginn | State at test start | Anfangsmesslänge | Original gauge length | Lo | mm | Mandatory | Mandatory
Mandatory | Primärdaten | Primary data | Prüfergebnisse | Test results | Zustand zu Versuchsbeginn | State at test start | Bezugslänge zur Berechnung der Dehnung | Reference length for calculation of percentage elongations | Lr (Lo) | mm | Mandatory | Mandatory
Mandatory | Primärdaten | Primary data | Prüfergebnisse | Test results | Zustand zu Versuchsbeginn | State at test start | Extensometer-Messlänge | Extensometer gauge length | Le | mm | Mandatory | Mandatory
Mandatory | Primärdaten | Primary data | Prüfergebnisse | Test results | Zustand zu Versuchsbeginn | State at test start | Bezugslänge zur Berechnung von Extensometer-Dehnungen | Reference length for calculation of percentage extensions | Lr (Le) | mm | Mandatory | Mandatory
Mandatory | Primärdaten | Primary data | Prüfergebnisse | Test results | Versuchsablauf | Test sequence | verstrichene Zeit seit Ende der Lastaufbringung | Elapsed time from end of loading | t | h | Mandatory | Mandatory
Not Mandatory | Primärdaten | Primary data | Prüfergebnisse | Test results | Versuchsablauf | Test sequence | Verlängerung (der Extensometer-Messlänge) | Extension | ΔLet | mm | Not Mandatory | Not Mandatory
Not Mandatory | Primärdaten | Primary data | Prüfergebnisse | Test results | Versuchsablauf | Test sequence | Aufheizzeit | Heating time |  | h | Not Mandatory | Not Mandatory
Not Mandatory | Primärdaten | Primary data | Prüfergebnisse | Test results | Versuchsablauf | Test sequence | Haltezeit | Soak time |  | h | Not Mandatory | Not Mandatory
Mandatory | Primärdaten | Primary data | Prüfergebnisse | Test results | Versuchsablauf | Test sequence | Versuchsdauer | Test duration |  | h | Mandatory | Mandatory
Mandatory | Primärdaten | Primary data | Prüfergebnisse | Test results | Zustand nach Versuchsende | State at end of test | Bruchzeit | Creep rupture time | tu | h | Mandatory | Mandatory
Mandatory | Primärdaten | Primary data | Prüfergebnisse | Test results | Zustand nach Versuchsende | State at end of test | Bruchlage (wenn außerhalb der mittleren zwei Drittel der parallelen Länge) | Position of the fracture (when outside of central two thirds of the parallel length) |  |  | Mandatory | Mandatory
Not Mandatory | Primärdaten | Primary data | Prüfergebnisse | Test results | Zustand nach Versuchsende | State at end of test | Messlänge nach dem Bruch | Final gauge length after fracture | Lu | mm | Not Mandatory | Not Mandatory
Mandatory | Sekundärdaten | Secondary data | Prüfergebnisse | Test results | Versuchsablauf | Test sequence | berichtigter Temperaturmesswert | Corrected measured temperature | Tc | ℃ | Mandatory | Mandatory
Recommended | Sekundärdaten | Secondary data | Prüfergebnisse | Test results | Versuchsablauf | Test sequence | Belastungsgeschwindigkeit | Loading rate |  | MPa/s | Recommended | Recommended
Recommended | Sekundärdaten | Secondary data | Prüfergebnisse | Test results | Versuchsablauf | Test sequence | Entlastungsgeschwindigkeit | Unloading rate |  | MPa/s | Recommended | Recommended
Not Mandatory | Sekundärdaten | Secondary data | Prüfergebnisse | Test results | Versuchsablauf | Test sequence | Aufheizgeschwindigkeit | Heating speed |  | ℃/s | Not Mandatory | Not Mandatory
Not Mandatory | Sekundärdaten | Secondary data | Prüfergebnisse | Test results | Versuchsablauf | Test sequence | Abkühlgeschwindigkeit | Cooling speed |  | ℃/s | Not Mandatory | Not Mandatory
Mandatory | Sekundärdaten | Secondary data | Prüfergebnisse | Test results | Verformung und Dehnung | Elongation and extension | Extensometer-Dehnung | Percentage extension | e | % | Mandatory | Mandatory
Not Mandatory | Sekundärdaten | Secondary data | Prüfergebnisse | Test results | Verformung und Dehnung | Elongation and extension | Dehnung | Percentage elongation | A | % | Not Mandatory | Not Mandatory
Not Mandatory | Sekundärdaten | Secondary data | Prüfergebnisse | Test results | Verformung und Dehnung | Elongation and extension | Zeitbruchdehnung | Percentage elongation after creep fracture | Au | % | Not Mandatory | Not Mandatory
Recommended | Sekundärdaten | Secondary data | Prüfergebnisse | Test results | Verformung und Dehnung | Elongation and extension | Gesamte Extensometer-Dehnung | Percentage total extension | et | % | Recommended | Recommended
Not Mandatory | Sekundärdaten | Secondary data | Prüfergebnisse | Test results | Verformung und Dehnung | Elongation and extension | Gesamte Anfangs-Extensometer-Dehnung | Percentage initial total extension | eti | % | Not Mandatory | Not Mandatory
Not Mandatory | Sekundärdaten | Secondary data | Prüfergebnisse | Test results | Verformung und Dehnung | Elongation and extension | Elastische Extensometer-Dehnung | Percentage elastic extension | ee | % | Not Mandatory | Not Mandatory
Recommended | Sekundärdaten | Secondary data | Prüfergebnisse | Test results | Verformung und Dehnung | Elongation and extension | Plastische Anfangs-Extensometer-Dehnung | Percentage initial plastic extension | ei | % | Recommended | Recommended
Recommended | Sekundärdaten | Secondary data | Prüfergebnisse | Test results | Verformung und Dehnung | Elongation and extension | Plastische Extensometer-Dehnung | Percentage plastic extension | ep | % | Recommended | Recommended
Recommended | Sekundärdaten | Secondary data | Prüfergebnisse | Test results | Verformung und Dehnung | Elongation and extension | Extensometer-Kriechdehnung | Percentage creep extension | ef | % | Recommended | Recommended

## 2023-15-05_BAM-RUB
Mandatory | [10 empty] | Recommended | Mandatory
Recommended | [6 empty] | Fixed terminiology/symbols (according to DIN EN ISO 204: 2022) |  |  |  | Mandatory | Recommended
Not mandatory | [10 empty] | Not Mandatory | Not mandatory
| Category I - DE | Category I - EN | Category II - DE | Category II - EN | Category III - DE | Category III - EN | ITEM DE | ITEM EN | Symbol | Unit | Ranking
Mandatory | Metadaten | Metadata | Versuchsinfo | Test info | Prüfauftrag | Test order | Versuchsdatum | Test date |  |  | Mandatory | Mandatory
Mandatory | Metadaten | Metadata | Versuchsinfo | Test info | Prüfauftrag | Test order | Versuchs-ID | Test ID |  |  | Mandatory | Mandatory
Recommended | Metadaten | Metadata | Versuchsinfo | Test info | Prüfauftrag | Test order | Projekt | Project |  |  | Recommended | Recommended
Recommended | Metadaten | Metadata | Versuchsinfo | Test info | Prüfauftrag | Test order | Bearbeiter | Operator |  |  | Recommended | Recommended
Mandatory | Metadaten | Metadata | Versuchsinfo | Test info | Festgelegte Prüfparameter | Specified test parameters | Prüfnorm | Testing Standard |  |  | Mandatory | Mandatory
Mandatory | Metadaten | Metadata | Versuchsinfo | Test info | Festgelegte Prüfparameter | Specified test parameters | festgelegte Prüftemperatur | Specified Temperature | T | ℃ | Mandatory | Mandatory
Mandatory | Metadaten | Metadata | Versuchsinfo | Test info | Festgelegte Prüfparameter | Specified test parameters | Prüfspannung | Initial stress | Ro | MPa | Mandatory | Mandatory
Mandatory | Metadaten | Metadata | Versuchsinfo | Test info | Festgelegte Prüfparameter | Specified test parameters | Versuchsart (unterbrochen/nicht unterbrochen) | Test type (interrupted/not interrupted) |  |  | Mandatory | Mandatory
Mandatory | Metadaten | Metadata | Versuchsinfo | Test info | Festgelegte Prüfparameter | Specified test parameters | Versuchsende (Zeitvorgabe/Probenbruch/Dehnungsvorgabe) | End of experiment (time limit/test piece break/extension limit) |  |  | Mandatory | Mandatory
Not Mandatory | Metadaten | Metadata | Versuchsinfo | Test info | Festgelegte Prüfparameter | Specified test parameters | Prüfkraft | Test force |  | kN | Not Mandatory | Not Mandatory
Mandatory | Metadaten | Metadata | geprüfter Werkstoff | Tested material | Werkstoff und Zustand | Material and state | Werkstoffbezeichnung | Material ID |  |  | Mandatory | Mandatory
Recommended | Metadaten | Metadata | geprüfter Werkstoff | Tested material | Werkstoff und Zustand | Material and state | Fertigungsverfahren | Manufacturing process |  |  | Recommended | Recommended
Recommended | Metadaten | Metadata | geprüfter Werkstoff | Tested material | Werkstoff und Zustand | Material and state | Wärmebehandlung | Heat treatment |  |  | Recommended | Recommended
Mandatory | Metadaten | Metadata | geprüfter Werkstoff | Tested material | Werkstoff und Zustand | Material and state | Werkstoffbezeichnung | Material ID |  |  | Mandatory | Mandatory
Mandatory | Metadaten | Metadata | geprüfter Werkstoff | Tested material | Werkstoff und Zustand | Material and state | Herstellung: Schmelzen | Manufacturing: Melting |  |  | Mandatory | Mandatory
Mandatory | Metadaten | Metadata | geprüfter Werkstoff | Tested material | Werkstoff und Zustand | Material and state | Herstellung: Gießen | Manufacturing: Casting |  |  | Mandatory | Mandatory
Mandatory | Metadaten | Metadata | geprüfter Werkstoff | Tested material | Werkstoff und Zustand | Material and state | Herstellung: Umschmelzen | Manufacturing: Remelting |  |  | Mandatory | Mandatory
Mandatory | Metadaten | Metadata | geprüfter Werkstoff | Tested material | Werkstoff und Zustand | Material and state | Herstellung: Atmosphäre | Manufacturing: Atmosphere |  |  | Mandatory | Mandatory
Mandatory | Metadaten | Metadata | geprüfter Werkstoff | Tested material | Werkstoff und Zustand | Material and state | Herstellung: Ein- oder Polykristall erstarrt | Manufacturing: Single or polycrystal solidified |  |  | Mandatory | Mandatory
Mandatory | Metadaten | Metadata | geprüfter Werkstoff | Tested material | Werkstoff und Zustand | Material and state | Herstellung: Thermomechanische Behandlung | Manufacturing: Thermomechanical treatment |  |  | Mandatory | Mandatory
Mandatory | Metadaten | Metadata | geprüfter Werkstoff | Tested material | Werkstoff und Zustand | Material and state | Wärmebehandlung: Atmosphäre | Heat treatment: Atmosphere |  |  | Mandatory | Mandatory
Mandatory | Metadaten | Metadata | geprüfter Werkstoff | Tested material | Werkstoff und Zustand | Material and state | Wärmebehandlung: Heizrate | Heat treatment: Heating rate |  |  | Mandatory | Mandatory
Mandatory | Metadaten | Metadata | geprüfter Werkstoff | Tested material | Werkstoff und Zustand | Material and state | Wärmebehandlung: Temperatur | Heat treatment: Temperature |  |  | Mandatory | Mandatory
Mandatory | Metadaten | Metadata | geprüfter Werkstoff | Tested material | Werkstoff und Zustand | Material and state | Wärmebehandlung: Haltezeit | Heat treatment: Soaking time |  |  | Mandatory | Mandatory
Mandatory | Metadaten | Metadata | geprüfter Werkstoff | Tested material | Werkstoff und Zustand | Material and state | Wärmebehandlung: Kühlrate | Heat treatment: Cooling rate |  |  | Mandatory | Mandatory
Mandatory | Metadaten | Metadata | geprüfter Werkstoff | Tested material | Werkstoff und Zustand | Material and state | Wärmebehandlung: ggf. Angaben zu zweiter Stufe | Heat treatment: Information on second stage, if applicable |  |  | Mandatory | Mandatory
Mandatory | Metadaten | Metadata | geprüfter Werkstoff | Tested material | Werkstoff und Zustand | Material and state | Auslagerung: Atmosphäre | Ageing: Atmosphere |  |  | Mandatory | Mandatory
Mandatory | Metadaten | Metadata | geprüfter Werkstoff | Tested material | Werkstoff und Zustand | Material and state | Auslagerung: Heizrate | Ageing: Heating rate |  |  | Mandatory | Mandatory
Mandatory | Metadaten | Metadata | geprüfter Werkstoff | Tested material | Werkstoff und Zustand | Material and state | Auslagerung: Temperatur | Ageing: Temperature |  |  | Mandatory | Mandatory
Mandatory | Metadaten | Metadata | geprüfter Werkstoff | Tested material | Werkstoff und Zustand | Material and state | Auslagerung: Haltezeit | Ageing: Soaking time |  |  | Mandatory | Mandatory
Mandatory | Metadaten | Metadata | geprüfter Werkstoff | Tested material | Werkstoff und Zustand | Material and state | Auslagerung: Kühlrate | Ageing: Cooling rate |  |  | Mandatory | Mandatory
Mandatory | Metadaten | Metadata | geprüfter Werkstoff | Tested material | Werkstoff und Zustand | Material and state | Chemische Zusammensetzung | Chemical composition |  |  | Mandatory | Mandatory
Mandatory | Metadaten | Metadata | geprüfter Werkstoff | Tested material | Werkstoff und Zustand | Material and state | Geometrie/Abmessungen des Rohlings | Geometry/dimensions of blank |  |  | Mandatory | Mandatory
Mandatory | Metadaten | Metadata | geprüfter Werkstoff | Tested material | Werkstoff und Zustand | Material and state | Mikrogefüge: Wärmebehandlungszustand | Microstructure: Heat treatment condition |  |  | Mandatory | Mandatory
Mandatory | Metadaten | Metadata | geprüfter Werkstoff | Tested material | Werkstoff und Zustand | Material and state | Mikrogefüge: Durchführung der Prüfung | Microstructure: Type of investigation |  |  | Mandatory | Mandatory
Mandatory | Metadaten | Metadata | geprüfter Werkstoff | Tested material | Werkstoff und Zustand | Material and state | Mikrogefüge: volls. gelöste und wieder ausgeschiedene gamma-gamma'-Bereiche | Microstructure: completely dissolved and re-precipitated gamma-gamma' regions |  |  | Mandatory | Mandatory
Mandatory | Metadaten | Metadata | geprüfter Werkstoff | Tested material | Werkstoff und Zustand | Material and state | Mikrogefüge: Gamma'-Teilchengröße, durchschnitliche Größe | Microstructure: Gamma'-particles', average size |  |  | Mandatory | Mandatory
Mandatory | Metadaten | Metadata | geprüfter Werkstoff | Tested material | Werkstoff und Zustand | Material and state | Mikrogefüge: Gamma'-Teilchengröße, maximale Größe | Microstructure: Gamma'-particles', maximum size |  |  | Mandatory | Mandatory
Mandatory | Metadaten | Metadata | geprüfter Werkstoff | Tested material | Werkstoff und Zustand | Material and state | Mikrogefüge: Anschmelzungen | Microstructure: Heat treatment condition |  |  | Mandatory | Mandatory
Mandatory | Metadaten | Metadata | geprüfter Werkstoff | Tested material | Werkstoff und Zustand | Material and state | Nachweis der Einkristallinität | Proof of syngle crystallinity |  |  | Mandatory | Mandatory
Mandatory | Metadaten | Metadata | geprüfter Werkstoff | Tested material | Werkstoff und Zustand | Material and state | Einkristallorientierung | Single Crystall Orientation |  |  | Mandatory | Mandatory
Mandatory | Metadaten | Metadata | geprüfter Werkstoff | Tested material | Werkstoff und Zustand | Material and state | Winkelorientierung | Angle orientation |  |  | Mandatory | Mandatory
Mandatory | Metadaten | Metadata | geprüfter Werkstoff | Tested material | Werkstoff und Zustand | Material and state | Angaben zu Rissprüfung | Crack inspection details |  |  | Mandatory | Mandatory
Mandatory | Metadaten | Metadata | geprüfter Werkstoff | Tested material | Werkstoff und Zustand | Material and state | Röntgenfilm? | X-Ray film? |  |  | Mandatory | Mandatory
Mandatory | Metadaten | Metadata | geprüfter Werkstoff | Tested material | Werkstoff und Zustand | Material and state | Korndefektkarten? | Grain Defects maps? |  |  | Mandatory | Mandatory
Mandatory | Metadaten | Metadata | geprüfter Werkstoff | Tested material | Probe | Test piece | Probenbezeichnung | Test piece ID |  |  | Mandatory | Mandatory
Mandatory | Metadaten | Metadata | geprüfter Werkstoff | Tested material | Probe | Test piece | Probenform | Type of test piece |  |  | Mandatory | Mandatory
Recommended | Metadaten | Metadata | geprüfter Werkstoff | Tested material | Probe | Test piece | Probenzeichnung | Test piece technical drawing |  |  | Recommended | Recommended
Recommended | Metadaten | Metadata | geprüfter Werkstoff | Tested material | Probe | Test piece | Entnahmestelle der Probe im Rohling | Location of the sample in the blank |  |  | Recommended | Recommended
Mandatory | Metadaten | Metadata | Prüf- und Messmittel | Testing and measuring equipment | Prüfmaschine | Testing machine | Prüfmaschinenbezeichnung | Testing machine ID |  |  | Mandatory | Mandatory
Not Mandatory | Metadaten | Metadata | Prüf- und Messmittel | Testing and measuring equipment | Prüfmaschine | Testing machine | max. Prüfkraft | max. applied force |  | kN | Not Mandatory | Not Mandatory
Not Mandatory | Metadaten | Metadata | Prüf- und Messmittel | Testing and measuring equipment | Prüfmaschine | Testing machine | Datenerfassungsgerät | Data acquisition equipment |  |  | Not Mandatory | Not Mandatory
Not Mandatory | Metadaten | Metadata | Prüf- und Messmittel | Testing and measuring equipment | Temperatur-Regelung | Temperature control | Regelung über Thermoelementen an Probe/über Ofen | Control via thermocouples on sample/via furnace) |  |  | Not Mandatory | Not Mandatory
Recommended | Metadaten | Metadata | Prüf- und Messmittel | Testing and measuring equipment | Temperatur-Regelung | Temperature control | Thermoelemente: Typ | Thermocouple: type |  |  | Recommended | Recommended
Recommended | Metadaten | Metadata | Prüf- und Messmittel | Testing and measuring equipment | Temperatur-Regelung | Temperature control | Thermoelemente: Anzahl | Thermocouple: quantity |  |  | Recommended | Recommended
Mandatory | Metadaten | Metadata | Prüf- und Messmittel | Testing and measuring equipment | Temperatur-Regelung | Temperature control | Gerätnummer-Thermoelement(e) | Equipment ID - thermocouple(s) |  |  | Mandatory | Mandatory
Not Mandatory | Metadaten | Metadata | Prüf- und Messmittel | Testing and measuring equipment | Temperatur-Regelung | Temperature control | Messverstärker | Measurement Amplifier |  |  | Not Mandatory | Not Mandatory
Mandatory | Metadaten | Metadata | Prüf- und Messmittel | Testing and measuring equipment | Temperatur-Regelung | Temperature control | Gerätnummer-Messverstärker | Equipment ID - Measurement Amplifier |  |  | Mandatory | Mandatory
Recommended | Metadaten | Metadata | Prüf- und Messmittel | Testing and measuring equipment | Dehnungsmessgerät | Extensometer | Dehnungsmessgerät Modellinfo | Extensometer model information |  |  | Recommended | Recommended
Mandatory | Metadaten | Metadata | Prüf- und Messmittel | Testing and measuring equipment | Dehnungsmessgerät | Extensometer | Gerätnummer-Dehnungsmessgerät | Equipment ID - Extensometer |  |  | Mandatory | Mandatory
Recommended | Metadaten | Metadata | Prüf- und Messmittel | Testing and measuring equipment | Dehnungsmessgerät | Extensometer | Nennmesslänge | Nominal gauge length |  |  | Recommended | Recommended
Recommended | Metadaten | Metadata | Prüf- und Messmittel | Testing and measuring equipment | Dehnungsmessgerät | Extensometer | Dehnungsbereich - Obergrenze | Extension range - Upper limit |  | % | Recommended | Recommended
Recommended | Metadaten | Metadata | Prüf- und Messmittel | Testing and measuring equipment | Dehnungsmessgerät | Extensometer | Dehnungsbereich - Untergrenze | Extension range - Lower limit |  | % | Recommended | Recommended
Mandatory | Primärdaten | Primary data | Prüfergebnisse | Test results | Zustand zu Versuchsbeginn | State at test start | min. Probendurchmesser bei RT | Min. test piece diameter at room temperature |  | mm | Mandatory | Mandatory
Mandatory | Primärdaten | Primary data | Prüfergebnisse | Test results | Zustand zu Versuchsbeginn | State at test start | Anfangsmesslänge | Original gauge length | Lo | mm | Mandatory | Mandatory
Mandatory | Primärdaten | Primary data | Prüfergebnisse | Test results | Zustand zu Versuchsbeginn | State at test start | Bezugslänge zur Berechnung der Dehnung | Reference length for calculation of percentage elongations | Lr (Lo) | mm | Mandatory | Mandatory
Mandatory | Primärdaten | Primary data | Prüfergebnisse | Test results | Zustand zu Versuchsbeginn | State at test start | Extensometer-Messlänge | Extensometer gauge length | Le | mm | Mandatory | Mandatory
Mandatory | Primärdaten | Primary data | Prüfergebnisse | Test results | Zustand zu Versuchsbeginn | State at test start | Bezugslänge zur Berechnung von Extensometer-Dehnungen | Reference length for calculation of percentage extensions | Lr (Le) | mm | Mandatory | Mandatory
Mandatory | Primärdaten | Primary data | Prüfergebnisse | Test results | Versuchsablauf | Test sequence | verstrichene Zeit seit Ende der Lastaufbringung | Elapsed time from end of loading | t | h | Mandatory | Mandatory
Not Mandatory | Primärdaten | Primary data | Prüfergebnisse | Test results | Versuchsablauf | Test sequence | Verlängerung (der Extensometer-Messlänge) | Extension | ΔLet | mm | Not Mandatory | Not Mandatory
Not Mandatory | Primärdaten | Primary data | Prüfergebnisse | Test results | Versuchsablauf | Test sequence | Aufheizzeit | Heating time |  | h | Not Mandatory | Not Mandatory
Not Mandatory | Primärdaten | Primary data | Prüfergebnisse | Test results | Versuchsablauf | Test sequence | Haltezeit | Soak time |  | h | Not Mandatory | Not Mandatory
Mandatory | Primärdaten | Primary data | Prüfergebnisse | Test results | Versuchsablauf | Test sequence | Versuchsdauer | Test duration |  | h | Mandatory | Mandatory
Mandatory | Primärdaten | Primary data | Prüfergebnisse | Test results | Zustand nach Versuchsende | State at end of test | Bruchzeit | Creep rupture time | tu | h | Mandatory | Mandatory
Mandatory | Primärdaten | Primary data | Prüfergebnisse | Test results | Zustand nach Versuchsende | State at end of test | Bruchlage (wenn außerhalb der mittleren zwei Drittel der parallelen Länge) | Position of the fracture (when outside of central two thirds of the parallel length) |  |  | Mandatory | Mandatory
Not Mandatory | Primärdaten | Primary data | Prüfergebnisse | Test results | Zustand nach Versuchsende | State at end of test | Messlänge nach dem Bruch | Final gauge length after fracture | Lu | mm | Not Mandatory | Not Mandatory
Mandatory | Sekundärdaten | Secondary data | Prüfergebnisse | Test results | Versuchsablauf | Test sequence | berichtigter Temperaturmesswert | Corrected measured temperature | Tc | ℃ | Mandatory | Mandatory
Recommended | Sekundärdaten | Secondary data | Prüfergebnisse | Test results | Versuchsablauf | Test sequence | Belastungsgeschwindigkeit | Loading rate |  | MPa/s | Recommended | Recommended
Recommended | Sekundärdaten | Secondary data | Prüfergebnisse | Test results | Versuchsablauf | Test sequence | Entlastungsgeschwindigkeit | Unloading rate |  | MPa/s | Recommended | Recommended
Not Mandatory | Sekundärdaten | Secondary data | Prüfergebnisse | Test results | Versuchsablauf | Test sequence | Aufheizgeschwindigkeit | Heating speed |  | ℃/s | Not Mandatory | Not Mandatory
Not Mandatory | Sekundärdaten | Secondary data | Prüfergebnisse | Test results | Versuchsablauf | Test sequence | Abkühlgeschwindigkeit | Cooling speed |  | ℃/s | Not Mandatory | Not Mandatory
Mandatory | Sekundärdaten | Secondary data | Prüfergebnisse | Test results | Verformung und Dehnung | Elongation and extension | Extensometer-Dehnung | Percentage extension | e | % | Mandatory | Mandatory
Not Mandatory | Sekundärdaten | Secondary data | Prüfergebnisse | Test results | Verformung und Dehnung | Elongation and extension | Dehnung | Percentage elongation | A | % | Not Mandatory | Not Mandatory
Not Mandatory | Sekundärdaten | Secondary data | Prüfergebnisse | Test results | Verformung und Dehnung | Elongation and extension | Zeitbruchdehnung | Percentage elongation after creep fracture | Au | % | Not Mandatory | Not Mandatory
Recommended | Sekundärdaten | Secondary data | Prüfergebnisse | Test results | Verformung und Dehnung | Elongation and extension | Gesamte Extensometer-Dehnung | Percentage total extension | et | % | Recommended | Recommended
Not Mandatory | Sekundärdaten | Secondary data | Prüfergebnisse | Test results | Verformung und Dehnung | Elongation and extension | Gesamte Anfangs-Extensometer-Dehnung | Percentage initial total extension | eti | % | Not Mandatory | Not Mandatory
Not Mandatory | Sekundärdaten | Secondary data | Prüfergebnisse | Test results | Verformung und Dehnung | Elongation and extension | Elastische Extensometer-Dehnung | Percentage elastic extension | ee | % | Not Mandatory | Not Mandatory
Recommended | Sekundärdaten | Secondary data | Prüfergebnisse | Test results | Verformung und Dehnung | Elongation and extension | Plastische Anfangs-Extensometer-Dehnung | Percentage initial plastic extension | ei | % | Recommended | Recommended
Recommended | Sekundärdaten | Secondary data | Prüfergebnisse | Test results | Verformung und Dehnung | Elongation and extension | Plastische Extensometer-Dehnung | Percentage plastic extension | ep | % | Recommended | Recommended
Recommended | Sekundärdaten | Secondary data | Prüfergebnisse | Test results | Verformung und Dehnung | Elongation and extension | Extensometer-Kriechdehnung | Percentage creep extension | ef | % | Recommended | Recommended

## 2023-16-05_BAM-RUB
Mandatory | [10 empty] | Recommended | Mandatory
Recommended |  |  | necessary? (OMS) |  |  |  | Fixed terminiology/symbols (according to DIN EN ISO 204: 2022) |  |  |  | Mandatory | Recommended
Not mandatory | [10 empty] | Not Mandatory | Not mandatory
| Category I - DE | Category I - EN | Category II - DE | Category II - EN | Category III - DE | Category III - EN | ITEM DE | ITEM EN | Symbol | Unit | Ranking |  | Input type (interface) | JSON schema implementation? | Ontology implementation
Mandatory | Metadaten | Metadata | Versuchsinfo | Test info | Prüfauftrag | Test order | Versuchsdatum | Test date |  |  | Mandatory | Mandatory
Mandatory | Metadaten | Metadata | Versuchsinfo | Test info | Prüfauftrag | Test order | Versuchs-ID | Test ID |  |  | Mandatory | Mandatory
Recommended | Metadaten | Metadata | Versuchsinfo | Test info | Prüfauftrag | Test order | Projekt | Project |  |  | Recommended | Recommended
Recommended | Metadaten | Metadata | Versuchsinfo | Test info | Prüfauftrag | Test order | Bearbeiter | Operator |  |  | Recommended | Recommended
Mandatory | Metadaten | Metadata | Versuchsinfo | Test info | Festgelegte Prüfparameter | Specified test parameters | Prüfnorm | Testing Standard |  |  | Mandatory | Mandatory
Mandatory | Metadaten | Metadata | Versuchsinfo | Test info | Festgelegte Prüfparameter | Specified test parameters | festgelegte Prüftemperatur | Specified Temperature | T | ℃ | Mandatory | Mandatory
Mandatory | Metadaten | Metadata | Versuchsinfo | Test info | Festgelegte Prüfparameter | Specified test parameters | Prüfspannung | Initial stress | Ro | MPa | Mandatory | Mandatory
Mandatory | Metadaten | Metadata | Versuchsinfo | Test info | Festgelegte Prüfparameter | Specified test parameters | Versuchsart (unterbrochen/nicht unterbrochen) | Test type (interrupted/not interrupted) |  |  | Mandatory | Mandatory
Mandatory | Metadaten | Metadata | Versuchsinfo | Test info | Festgelegte Prüfparameter | Specified test parameters | Versuchsende (Zeitvorgabe/Probenbruch/Dehnungsvorgabe) | End of experiment (time limit/test piece break/extension limit) |  |  | Mandatory | Mandatory
Not Mandatory | Metadaten | Metadata | Versuchsinfo | Test info | Festgelegte Prüfparameter | Specified test parameters | Prüfkraft | Test force |  | kN | Not Mandatory | Not Mandatory
Mandatory | Metadaten | Metadata | geprüfter Werkstoff | Tested material | Werkstoff und Zustand | Material and state | Werkstoffbezeichnung | Material ID |  |  | Mandatory | Mandatory
Recommended | Metadaten | Metadata | geprüfter Werkstoff | Tested material | Werkstoff und Zustand | Material and state | Fertigungsverfahren | Manufacturing process |  |  | Recommended | Recommended
Recommended | Metadaten | Metadata | geprüfter Werkstoff | Tested material | Werkstoff und Zustand | Material and state | Wärmebehandlung | Heat treatment |  |  | Recommended | Recommended
Mandatory | Metadaten | Metadata | geprüfter Werkstoff | Tested material | Werkstoff und Zustand | Material and state | Werkstoffbezeichnung | Material ID |  |  | Mandatory | Mandatory
Mandatory | Metadaten | Metadata | geprüfter Werkstoff | Tested material | Werkstoff und Zustand | Material and state | Herstellung: Schmelzen | Manufacturing: Melting |  |  | Mandatory | Mandatory | yes / no + evtl. details
Mandatory | Metadaten | Metadata | geprüfter Werkstoff | Tested material | Werkstoff und Zustand | Material and state | Herstellung: Gießen | Manufacturing: Casting |  |  | Mandatory | Mandatory | yes / no + evtl. details
Mandatory | Metadaten | Metadata | geprüfter Werkstoff | Tested material | Werkstoff und Zustand | Material and state | Herstellung: Umschmelzen | Manufacturing: Remelting |  |  | Mandatory | Mandatory | yes / no + evtl. details
Mandatory | Metadaten | Metadata | geprüfter Werkstoff | Tested material | Werkstoff und Zustand | Material and state | Herstellung: Atmosphäre | Manufacturing: Atmosphere |  |  | Mandatory | Mandatory
Mandatory | Metadaten | Metadata | geprüfter Werkstoff | Tested material | Werkstoff und Zustand | Material and state | Herstellung: Ein- oder Polykristall erstarrt | Manufacturing: Single or polycrystal solidified |  |  | Mandatory | Mandatory
Mandatory | Metadaten | Metadata | geprüfter Werkstoff | Tested material | Werkstoff und Zustand | Material and state | Herstellung: Thermomechanische Behandlung | Manufacturing: Thermomechanical treatment |  |  | Mandatory | Mandatory | yes / no + evtl. details
| Metadaten | Metadata | geprüfter Werkstoff | Tested material | Werkstoffgeschichte und Zustand? | same as condition?(Angelika) | Zustand: wärmebehandelt / wie gefertigt | Condition: Heat treated / as manufactured |  |  | Mandatory |  | drop down list / text
Recommended | Metadaten | Metadata | geprüfter Werkstoff | Tested material | Werkstoff und Zustand | Material and state | Wärmebehandlung: Atmosphäre | Heat treatment: Atmosphere |  |  | Recommended | Recommended
Recommended | Metadaten | Metadata | geprüfter Werkstoff | Tested material | Werkstoff und Zustand | Material and state | Wärmebehandlung: Heizrate | Heat treatment: Heating rate |  |  | Recommended | Recommended
Recommended | Metadaten | Metadata | geprüfter Werkstoff | Tested material | Werkstoff und Zustand | Material and state | Wärmebehandlung: Temperatur | Heat treatment: Temperature |  |  | Recommended | Recommended
Recommended | Metadaten | Metadata | geprüfter Werkstoff | Tested material | Werkstoff und Zustand | Material and state | Wärmebehandlung: Haltezeit | Heat treatment: Soaking time |  |  | Recommended | Recommended
Recommended | Metadaten | Metadata | geprüfter Werkstoff | Tested material | Werkstoff und Zustand | Material and state | Wärmebehandlung: Kühlrate | Heat treatment: Cooling rate |  |  | Recommended | Recommended
Recommended | Metadaten | Metadata | geprüfter Werkstoff | Tested material | Werkstoff und Zustand | Material and state | Wärmebehandlung: ggf. Angaben zu zweiter Stufe | Heat treatment: Information on second stage, if applicable |  |  | Recommended | Recommended
Mandatory | Metadaten | Metadata | geprüfter Werkstoff | Tested material | Werkstoff und Zustand | Material and state | Auslagerung durchgeführt? | Ageing applied? |  |  | Mandatory | Mandatory | yes / no
Recommended | Metadaten | Metadata | geprüfter Werkstoff | Tested material | Werkstoff und Zustand | Material and state | Auslagerung: Atmosphäre | Ageing: Atmosphere |  |  | Recommended | Recommended
Recommended | Metadaten | Metadata | geprüfter Werkstoff | Tested material | Werkstoff und Zustand | Material and state | Auslagerung: Heizrate | Ageing: Heating rate |  |  | Recommended | Recommended
Recommended | Metadaten | Metadata | geprüfter Werkstoff | Tested material | Werkstoff und Zustand | Material and state | Auslagerung: Temperatur | Ageing: Temperature |  |  | Recommended | Recommended
Recommended | Metadaten | Metadata | geprüfter Werkstoff | Tested material | Werkstoff und Zustand | Material and state | Auslagerung: Haltezeit | Ageing: Soaking time |  |  | Recommended | Recommended
Recommended | Metadaten | Metadata | geprüfter Werkstoff | Tested material | Werkstoff und Zustand | Material and state | Auslagerung: Kühlrate | Ageing: Cooling rate |  |  | Recommended | Recommended
Mandatory | Metadaten | Metadata | geprüfter Werkstoff | Tested material | Werkstoff und Zustand | Material and state | Chemische Zusammensetzung | Chemical composition |  |  | Mandatory | Mandatory
Mandatory | Metadaten | Metadata | geprüfter Werkstoff | Tested material | Werkstoff und Zustand | Material and state | Geometrie/Abmessungen des Rohlings | Geometry/dimensions of blank |  |  | Mandatory | Mandatory
Mandatory | Metadaten | Metadata | geprüfter Werkstoff | Tested material | Werkstoff und Zustand | Material and state | Mikrogefüge: Wärmebehandlungszustand | Microstructure: Heat treatment condition (annealed, hardened, …) |  |  | Mandatory | Mandatory | drop down + other
Recommended | Metadaten | Metadata | geprüfter Werkstoff | Tested material | Werkstoff und Zustand | Material and state | Mikrogefüge: Durchführung der Prüfung | Microstructure: Type of investigation (metallography, …) |  |  | Recommended | Recommended | drop down + other
Recommended | Metadaten | Metadata | geprüfter Werkstoff | Tested material | Werkstoff und Zustand | Material and state | Mikrogefüge: volls. gelöste und wieder ausgeschiedene gamma-gamma'-Bereiche | Microstructure: completely dissolved and re-precipitated gamma-gamma' regions |  | % | Recommended | Recommended |  |  | link
Recommended | Metadaten | Metadata | geprüfter Werkstoff | Tested material | Werkstoff und Zustand | Material and state | Mikrogefüge: gamma'-Volume | Microstructure: gamma'-Volume |  | % | Recommended | Recommended |  |  | link
Recommended | Metadaten | Metadata | geprüfter Werkstoff | Tested material | Werkstoff und Zustand | Material and state | Mikrogefüge: SX/PX | Microstructure: SX/PX |  | % | Recommended | Recommended |  |  | link
Recommended | Metadaten | Metadata | geprüfter Werkstoff | Tested material | Werkstoff und Zustand | Material and state | Mikrogefüge: Gamma'-Teilchengröße, durchschnitliche Größe | Microstructure: Gamma'-particles', average size |  | µm | Recommended | Recommended |  |  | link
Recommended | Metadaten | Metadata | geprüfter Werkstoff | Tested material | Werkstoff und Zustand | Material and state | Mikrogefüge: Gamma'-Teilchengröße, maximale Größe | Microstructure: Gamma'-particles', maximum size |  | µm | Recommended | Recommended |  |  | link
Recommended | Metadaten | Metadata | geprüfter Werkstoff | Tested material | Werkstoff und Zustand | Material and state | Mikrogefüge: Anschmelzungen | Microstructure: Heat treatment condition |  | % | Recommended | Recommended |  |  | link
Recommended | Metadaten | Metadata | geprüfter Werkstoff | Tested material | Werkstoff und Zustand | Material and state | Mikrogefüge: Dendriten-Abstand | Microstructure: dendrites spacing |  | % | Recommended | Recommended |  |  | link
Recommended | Metadaten | Metadata | geprüfter Werkstoff | Tested material | Werkstoff und Zustand | Material and state | Mikrogefüge: Bilder der Mikrostruktur vor und nach Belastung | Microstructure: images of the microstructure before and after loading |  |  | Recommended | Recommended |  |  | link
| Metadaten | Metadata | geprüfter Werkstoff | Tested material | Werkstoff und Zustand | Material and state | Zugversuchskennwerte vorhanden? | Tensile properties available? |  |  | Mandatory | Mandatory
| Metadaten | Metadata | geprüfter Werkstoff | Tested material | Werkstoff und Zustand | Material and state | 0,2 % Dehngrenze bei festgelegter Prüftemperatur | Yield strength at creep testing temperature |  |  | Recommended | Recommended
Mandatory | Metadaten | Metadata | geprüfter Werkstoff | Tested material | Werkstoff und Zustand | Material and state | Nachweis der Einkristallinität | Proof of syngle crystallinity |  |  | Mandatory | Mandatory
Mandatory | Metadaten | Metadata | geprüfter Werkstoff | Tested material | Werkstoff und Zustand | Material and state | Einkristallorientierung | Single Crystall Orientation |  |  | Mandatory | Mandatory
Mandatory | Metadaten | Metadata | geprüfter Werkstoff | Tested material | Werkstoff und Zustand | Material and state | Winkelorientierung | Angle orientation |  |  | Mandatory | Mandatory
Mandatory | Metadaten | Metadata | geprüfter Werkstoff | Tested material | Werkstoff und Zustand | Material and state | Angaben zu Rissprüfung | Crack inspection details |  |  | Mandatory | Mandatory
Mandatory | Metadaten | Metadata | geprüfter Werkstoff | Tested material | Werkstoff und Zustand | Material and state | Röntgenfilm? | X-Ray film? |  |  | Mandatory | Mandatory
Mandatory | Metadaten | Metadata | geprüfter Werkstoff | Tested material | Werkstoff und Zustand | Material and state | Korndefektkarten? | Grain Defects maps? |  |  | Mandatory | Mandatory
Mandatory | Metadaten | Metadata | geprüfter Werkstoff | Tested material | Probe | Test piece | Probenbezeichnung | Test piece ID |  |  | Mandatory | Mandatory
Mandatory | Metadaten | Metadata | geprüfter Werkstoff | Tested material | Probe | Test piece | Probenform | Type of test piece |  |  | Mandatory | Mandatory
Recommended | Metadaten | Metadata | geprüfter Werkstoff | Tested material | Probe | Test piece | Probenzeichnung | Test piece technical drawing |  |  | Recommended | Recommended
Recommended | Metadaten | Metadata | geprüfter Werkstoff | Tested material | Probe | Test piece | Entnahmestelle der Probe im Rohling | Location of the sample in the blank |  |  | Recommended | Recommended
Mandatory | Metadaten | Metadata | geprüfter Werkstoff | Tested material | Probe | Test piece | Positionierung (Laue, precision) | Positioning (Laue, precision) |  |  | Mandatory | Mandatory
Mandatory | Metadaten | Metadata | Prüf- und Messmittel | Testing and measuring equipment | Prüfmaschine | Testing machine | Prüfmaschinenbezeichnung | Testing machine ID |  |  | Mandatory | Mandatory
Not Mandatory | Metadaten | Metadata | Prüf- und Messmittel | Testing and measuring equipment | Prüfmaschine | Testing machine | max. Prüfkraft | max. applied force |  | kN | Not Mandatory | Not Mandatory
Not Mandatory | Metadaten | Metadata | Prüf- und Messmittel | Testing and measuring equipment | Prüfmaschine | Testing machine | Datenerfassungsgerät | Data acquisition equipment |  |  | Not Mandatory | Not Mandatory
Not Mandatory | Metadaten | Metadata | Prüf- und Messmittel | Testing and measuring equipment | Temperatur-Regelung | Temperature control | Regelung über Thermoelementen an Probe/über Ofen | Control via thermocouples on sample/via furnace) |  |  | Not Mandatory | Not Mandatory
Recommended | Metadaten | Metadata | Prüf- und Messmittel | Testing and measuring equipment | Temperatur-Regelung | Temperature control | Thermoelemente: Typ | Thermocouple: type |  |  | Recommended | Recommended
Recommended | Metadaten | Metadata | Prüf- und Messmittel | Testing and measuring equipment | Temperatur-Regelung | Temperature control | Thermoelemente: Anzahl | Thermocouple: quantity |  |  | Recommended | Recommended
Mandatory | Metadaten | Metadata | Prüf- und Messmittel | Testing and measuring equipment | Temperatur-Regelung | Temperature control | Gerätnummer-Thermoelement(e) | Equipment ID - thermocouple(s) |  |  | Mandatory | Mandatory
Not Mandatory | Metadaten | Metadata | Prüf- und Messmittel | Testing and measuring equipment | Temperatur-Regelung | Temperature control | Messverstärker | Measurement Amplifier |  |  | Not Mandatory | Not Mandatory
Mandatory | Metadaten | Metadata | Prüf- und Messmittel | Testing and measuring equipment | Temperatur-Regelung | Temperature control | Gerätnummer-Messverstärker | Equipment ID - Measurement Amplifier |  |  | Mandatory | Mandatory
Recommended | Metadaten | Metadata | Prüf- und Messmittel | Testing and measuring equipment | Dehnungsmessgerät | Extensometer | Dehnungsmessgerät Modellinfo | Extensometer model information |  |  | Recommended | Recommended
Mandatory | Metadaten | Metadata | Prüf- und Messmittel | Testing and measuring equipment | Dehnungsmessgerät | Extensometer | Gerätnummer-Dehnungsmessgerät | Equipment ID - Extensometer |  |  | Mandatory | Mandatory
Recommended | Metadaten | Metadata | Prüf- und Messmittel | Testing and measuring equipment | Dehnungsmessgerät | Extensometer | Nennmesslänge | Nominal gauge length |  |  | Recommended | Recommended
Recommended | Metadaten | Metadata | Prüf- und Messmittel | Testing and measuring equipment | Dehnungsmessgerät | Extensometer | Dehnungsbereich - Obergrenze | Extension range - Upper limit |  | % | Recommended | Recommended
Recommended | Metadaten | Metadata | Prüf- und Messmittel | Testing and measuring equipment | Dehnungsmessgerät | Extensometer | Dehnungsbereich - Untergrenze | Extension range - Lower limit |  | % | Recommended | Recommended
Mandatory | Primärdaten | Primary data | Prüfergebnisse | Test results | Zustand zu Versuchsbeginn | State at test start | min. Probendurchmesser bei RT | Min. test piece diameter at room temperature |  | mm | Mandatory | Mandatory
Mandatory | Primärdaten | Primary data | Prüfergebnisse | Test results | Zustand zu Versuchsbeginn | State at test start | Anfangsmesslänge | Original gauge length | Lo | mm | Mandatory | Mandatory
Mandatory | Primärdaten | Primary data | Prüfergebnisse | Test results | Zustand zu Versuchsbeginn | State at test start | Bezugslänge zur Berechnung der Dehnung | Reference length for calculation of percentage elongations | Lr (Lo) | mm | Mandatory | Mandatory
Mandatory | Primärdaten | Primary data | Prüfergebnisse | Test results | Zustand zu Versuchsbeginn | State at test start | Extensometer-Messlänge | Extensometer gauge length | Le | mm | Mandatory | Mandatory
Mandatory | Primärdaten | Primary data | Prüfergebnisse | Test results | Zustand zu Versuchsbeginn | State at test start | Bezugslänge zur Berechnung von Extensometer-Dehnungen | Reference length for calculation of percentage extensions | Lr (Le) | mm | Mandatory | Mandatory
Mandatory | Primärdaten | Primary data | Prüfergebnisse | Test results | Versuchsablauf | Test sequence | verstrichene Zeit seit Ende der Lastaufbringung | Elapsed time from end of loading | t | h | Mandatory | Mandatory
Not Mandatory | Primärdaten | Primary data | Prüfergebnisse | Test results | Versuchsablauf | Test sequence | Verlängerung (der Extensometer-Messlänge) | Extension | ΔLet | mm | Not Mandatory | Not Mandatory
Not Mandatory | Primärdaten | Primary data | Prüfergebnisse | Test results | Versuchsablauf | Test sequence | Aufheizzeit | Heating time |  | h | Not Mandatory | Not Mandatory
Not Mandatory | Primärdaten | Primary data | Prüfergebnisse | Test results | Versuchsablauf | Test sequence | Haltezeit | Soak time |  | h | Not Mandatory | Not Mandatory
Mandatory | Primärdaten | Primary data | Prüfergebnisse | Test results | Versuchsablauf | Test sequence | Versuchsdauer | Test duration |  | h | Mandatory | Mandatory
Mandatory | Primärdaten | Primary data | Prüfergebnisse | Test results | Zustand nach Versuchsende | State at end of test | Bruchzeit | Creep rupture time | tu | h | Mandatory | Mandatory
Mandatory | Primärdaten | Primary data | Prüfergebnisse | Test results | Zustand nach Versuchsende | State at end of test | Bruchlage (wenn außerhalb der mittleren zwei Drittel der parallelen Länge) | Position of the fracture (when outside of central two thirds of the parallel length) |  |  | Mandatory | Mandatory
Not Mandatory | Primärdaten | Primary data | Prüfergebnisse | Test results | Zustand nach Versuchsende | State at end of test | Messlänge nach dem Bruch | Final gauge length after fracture | Lu | mm | Not Mandatory | Not Mandatory
Mandatory | Sekundärdaten | Secondary data | Prüfergebnisse | Test results | Versuchsablauf | Test sequence | berichtigter Temperaturmesswert | Corrected measured temperature | Tc | ℃ | Mandatory | Mandatory
Recommended | Sekundärdaten | Secondary data | Prüfergebnisse | Test results | Versuchsablauf | Test sequence | Belastungsgeschwindigkeit | Loading rate |  | MPa/s | Recommended | Recommended
Recommended | Sekundärdaten | Secondary data | Prüfergebnisse | Test results | Versuchsablauf | Test sequence | Entlastungsgeschwindigkeit | Unloading rate |  | MPa/s | Recommended | Recommended
Not Mandatory | Sekundärdaten | Secondary data | Prüfergebnisse | Test results | Versuchsablauf | Test sequence | Aufheizgeschwindigkeit | Heating speed |  | ℃/s | Not Mandatory | Not Mandatory
Not Mandatory | Sekundärdaten | Secondary data | Prüfergebnisse | Test results | Versuchsablauf | Test sequence | Abkühlgeschwindigkeit | Cooling speed |  | ℃/s | Not Mandatory | Not Mandatory
Mandatory | Sekundärdaten | Secondary data | Prüfergebnisse | Test results | Verformung und Dehnung | Elongation and extension | Extensometer-Dehnung | Percentage extension | e | % | Mandatory | Mandatory
Not Mandatory | Sekundärdaten | Secondary data | Prüfergebnisse | Test results | Verformung und Dehnung | Elongation and extension | Dehnung | Percentage elongation | A | % | Not Mandatory | Not Mandatory
Not Mandatory | Sekundärdaten | Secondary data | Prüfergebnisse | Test results | Verformung und Dehnung | Elongation and extension | Zeitbruchdehnung | Percentage elongation after creep fracture | Au | % | Not Mandatory | Not Mandatory
Recommended | Sekundärdaten | Secondary data | Prüfergebnisse | Test results | Verformung und Dehnung | Elongation and extension | Gesamte Extensometer-Dehnung | Percentage total extension | et | % | Recommended | Recommended
Not Mandatory | Sekundärdaten | Secondary data | Prüfergebnisse | Test results | Verformung und Dehnung | Elongation and extension | Gesamte Anfangs-Extensometer-Dehnung | Percentage initial total extension | eti | % | Not Mandatory | Not Mandatory
Not Mandatory | Sekundärdaten | Secondary data | Prüfergebnisse | Test results | Verformung und Dehnung | Elongation and extension | Elastische Extensometer-Dehnung | Percentage elastic extension | ee | % | Not Mandatory | Not Mandatory
Recommended | Sekundärdaten | Secondary data | Prüfergebnisse | Test results | Verformung und Dehnung | Elongation and extension | Plastische Anfangs-Extensometer-Dehnung | Percentage initial plastic extension | ei | % | Recommended | Recommended
Recommended | Sekundärdaten | Secondary data | Prüfergebnisse | Test results | Verformung und Dehnung | Elongation and extension | Plastische Extensometer-Dehnung | Percentage plastic extension | ep | % | Recommended | Recommended
Recommended | Sekundärdaten | Secondary data | Prüfergebnisse | Test results | Verformung und Dehnung | Elongation and extension | Extensometer-Kriechdehnung | Percentage creep extension | ef | % | Recommended | Recommended

## 2023-26-05
[6 empty] | new rows | [10 empty] | "paused"
[11 empty] | Recommended | Mandatory |  |  |  |  | All tests of data set
|  | necessary? (OMS) |  |  |  | Fixed terminiology/symbols (according to DIN EN ISO 204: 2022) |  |  |  |  | Mandatory | Recommended |  |  |  |  | Test specific
[10 empty] | Mandatory statement | Not Mandatory | Not mandatory |  |  |  |  | …?
Category I - DE | Category I - EN | Category II - DE | Category II - EN | Category III - DE | Category III - EN | ITEM DE | ITEM EN | Symbol | Unit | Value | Ranking |  | Input type (interface) | JSON schema implementation/integration? | Ontology implementation/integration? | RUB dataset | "Validity Range"
Metadaten | Metadata | Versuchsinfo | Test info |  |  | Bibliographische Information | Bibliographic information
Metadaten | Metadata | Versuchsinfo | Test info | Prüfauftrag | Test order | Versuchsdatum | Test date |  |  |  | Mandatory | Mandatory |  |  |  | --- | Test specific
Metadaten | Metadata | Versuchsinfo | Test info | Prüfauftrag | Test order | Versuchs-ID | Test ID |  |  |  | Mandatory | Mandatory |  |  |  | --- | Test specific
Metadaten | Metadata | Versuchsinfo | Test info | Prüfauftrag | Test order | Projekt | Project |  |  |  | Recommended | Recommended |  |  |  | SFB/TR103 | All tests of data set
Metadaten | Metadata | Versuchsinfo | Test info | Prüfauftrag | Test order | Bearbeiter | Operator |  |  |  | Recommended | Recommended |  |  |  | --- | Test specific
Metadaten | Metadata | Versuchsinfo | Test info | Festgelegte Prüfparameter | Specified test parameters | Prüfnorm | Testing Standard |  |  | Yes (which?) / No | Mandatory | Mandatory |  |  |  | ? | All tests of data set
Metadaten | Metadata | Versuchsinfo | Test info | Festgelegte Prüfparameter | Specified test parameters | festgelegte Prüftemperatur | Specified Temperature | T | ℃ |  | Mandatory | Mandatory |  |  |  | xls | Test specific
Metadaten | Metadata | Versuchsinfo | Test info | Festgelegte Prüfparameter | Specified test parameters | Prüfspannung (should we add whether constant force or constant stress?) | Initial stress | Ro | MPa |  | Mandatory | Mandatory |  |  |  | ? | Test specific
Metadaten | Metadata | Versuchsinfo | Test info | Festgelegte Prüfparameter | Specified test parameters | Versuchsart (unterbrochen/nicht unterbrochen) | Test type (interrupted/not interrupted) |  |  |  | Mandatory | Mandatory |  |  |  | paper | Test specific
Metadaten | Metadata | Versuchsinfo | Test info | Festgelegte Prüfparameter | Specified test parameters | Versuchsende (Zeitvorgabe/Probenbruch/Dehnungsvorgabe) | End of experiment (time limit/test piece break/extension limit) |  |  |  | Mandatory | Mandatory |  |  |  | xls | Test specific
Metadaten | Metadata | Versuchsinfo | Test info | Festgelegte Prüfparameter | Specified test parameters | Prüfkraft | Test force |  | kN |  | Not Mandatory | Not Mandatory |  |  |  | --- | Test specific
Metadaten | Metadata | geprüfter Werkstoff | Tested material | Werkstoff und Zustand | Material and state | Werkstoffbezeichnung | Material ID |  |  |  | Mandatory | Mandatory |  |  |  | birth cert. | Test specific
Metadaten | Metadata | geprüfter Werkstoff | Tested material | Werkstoff und Zustand | Material and state | Fertigungsverfahren | Manufacturing process |  |  |  | Recommended | Recommended |  |  |  | ERBO spec | Test specific
Metadaten | Metadata | geprüfter Werkstoff | Tested material | Werkstoff und Zustand | Material and state | Wärmebehandlung | Heat treatment |  |  |  | Recommended | Recommended |  |  |  | ERBO spec | Test specific
Metadaten | Metadata | geprüfter Werkstoff | Tested material |  |  | Bibliographische Information | Bibliographic information
Metadaten | Metadata | geprüfter Werkstoff | Tested material | Werkstoff und Zustand | Material and state | Werkstoffbezeichnung | Material ID |  |  |  | Mandatory | Mandatory |  |  |  | birth cert.
Metadaten | Metadata | geprüfter Werkstoff | Tested material | Werkstoff und Zustand | Material and state | Herstellung: Schmelzen | Manufacturing: Melting |  |  |  | Mandatory | Mandatory | yes / no + evtl. details |  |  | ERBO spec
Metadaten | Metadata | geprüfter Werkstoff | Tested material | Werkstoff und Zustand | Material and state | Herstellung: Gießen | Manufacturing: Casting |  |  |  | Mandatory | Mandatory | yes / no + evtl. details |  |  | ERBO spec
Metadaten | Metadata | geprüfter Werkstoff | Tested material | Werkstoff und Zustand | Material and state | Herstellung: Umschmelzen | Manufacturing: Remelting |  |  |  | Mandatory | Mandatory | yes / no + evtl. details |  |  | ERBO spec
Metadaten | Metadata | geprüfter Werkstoff | Tested material | Werkstoff und Zustand | Material and state | Herstellung: Atmosphäre | Manufacturing: Atmosphere |  |  |  | Mandatory | Mandatory |  |  |  | ERBO spec
Metadaten | Metadata | geprüfter Werkstoff | Tested material | Werkstoff und Zustand | Material and state | Herstellung: Ein- oder Polykristall erstarrt | Manufacturing: Single or polycrystal solidified |  |  |  | Mandatory | Mandatory |  |  |  | ERBO spec
Metadaten | Metadata | geprüfter Werkstoff | Tested material | Werkstoff und Zustand | Material and state | Herstellung: Thermomechanische Behandlung | Manufacturing: Thermomechanical treatment |  |  |  | Mandatory | Mandatory | yes / no + evtl. details |  |  | ERBO spec
Metadaten | Metadata | geprüfter Werkstoff | Tested material | Werkstoffgeschichte und Zustand? | same as condition?(Angelika) | Zustand: wärmebehandelt / wie gefertigt | Condition: Heat treated / as manufactured |  |  |  | Mandatory | Mandatory | drop down list / text |  |  | ERBO spec
Metadaten | Metadata | geprüfter Werkstoff | Tested material | Werkstoff und Zustand | Material and state | Wärmebehandlung: Atmosphäre | Heat treatment: Atmosphere |  |  |  | Mandatory | Mandatory |  |  |  | ERBO spec
Metadaten | Metadata | geprüfter Werkstoff | Tested material | Werkstoff und Zustand | Material and state | Wärmebehandlung: Heizrate | Heat treatment: Heating rate |  |  |  | Recommended | Recommended |  |  |  | ERBO spec
Metadaten | Metadata | geprüfter Werkstoff | Tested material | Werkstoff und Zustand | Material and state | Wärmebehandlung: Temperatur | Heat treatment: Temperature |  |  |  | Recommended | Recommended |  |  |  | ERBO spec
Metadaten | Metadata | geprüfter Werkstoff | Tested material | Werkstoff und Zustand | Material and state | Wärmebehandlung: Haltezeit | Heat treatment: Soaking time |  |  |  | Recommended | Recommended |  |  |  | ERBO spec
Metadaten | Metadata | geprüfter Werkstoff | Tested material | Werkstoff und Zustand | Material and state | Wärmebehandlung: Kühlrate | Heat treatment: Cooling rate |  |  |  | Recommended | Recommended |  |  |  | ERBO spec
Metadaten | Metadata | geprüfter Werkstoff | Tested material | Werkstoff und Zustand | Material and state | Wärmebehandlung: ggf. Angaben zu zweiter Stufe | Heat treatment: Information on second stage, if applicable |  |  |  | Recommended | Recommended |  |  |  | ERBO spec
Metadaten | Metadata | geprüfter Werkstoff | Tested material | Werkstoff und Zustand | Material and state | Auslagerung durchgeführt? | Ageing applied? |  |  |  | Mandatory | Mandatory | yes / no |  |  | ERBO spec
Metadaten | Metadata | geprüfter Werkstoff | Tested material | Werkstoff und Zustand | Material and state | Auslagerung: Atmosphäre | Ageing: Atmosphere |  |  |  | Recommended | Recommended |  |  |  | ERBO spec
Metadaten | Metadata | geprüfter Werkstoff | Tested material | Werkstoff und Zustand | Material and state | Auslagerung: Heizrate | Ageing: Heating rate |  |  |  | Recommended | Recommended |  |  |  | ERBO spec
Metadaten | Metadata | geprüfter Werkstoff | Tested material | Werkstoff und Zustand | Material and state | Auslagerung: Temperatur | Ageing: Temperature |  |  |  | Recommended | Recommended |  |  |  | ERBO spec
Metadaten | Metadata | geprüfter Werkstoff | Tested material | Werkstoff und Zustand | Material and state | Auslagerung: Haltezeit | Ageing: Soaking time |  |  |  | Recommended | Recommended |  |  |  | ERBO spec
Metadaten | Metadata | geprüfter Werkstoff | Tested material | Werkstoff und Zustand | Material and state | Auslagerung: Kühlrate | Ageing: Cooling rate |  |  |  | Recommended | Recommended |  |  |  | ERBO spec
Metadaten | Metadata | geprüfter Werkstoff | Tested material | Werkstoff und Zustand | Material and state | Chemische Zusammensetzung, nominal | Chemical composition, nominal |  |  |  | Mandatory | Mandatory |  |  |  | ERBO spec
Metadaten | Metadata | geprüfter Werkstoff | Tested material | Werkstoff und Zustand | Material and state | Chemische Zusammensetzung, gemessen (inkl. Messunsicherheit) | Chemical composition, measured (including precision) |  |  |  | Mandatory | Mandatory |  |  |  | ERBO spec
Metadaten | Metadata | geprüfter Werkstoff | Tested material | Werkstoff und Zustand | Material and state | Angaben zum Rohling: Lieferant | Geometry/dimensions of blank |  |  |  | Mandatory | Mandatory | drop down + other |  |  | Doncasters
Metadaten | Metadata | geprüfter Werkstoff | Tested material | Werkstoff und Zustand | Material and state | Angaben zum Rohling: Geometrie/Abmessungen | Blank: Geometry/Dimensions |  |  |  | Mandatory | Mandatory | drop down + other |  |  | Doncasters
Metadaten | Metadata | geprüfter Werkstoff | Tested material | Werkstoff und Zustand | Material and state | Angaben zum Rohling: Lieferdatum | Blank: date of supply |  |  |  | Mandatory | Mandatory |  |  |  | Doncasters
Metadaten | Metadata | geprüfter Werkstoff | Tested material | Werkstoff und Zustand | Material and state | Angaben zum Rohling: Auftragsnummer | Blank: order number |  |  |  | Mandatory | Mandatory |  |  |  | Doncasters
Metadaten | Metadata | geprüfter Werkstoff | Tested material | Werkstoff und Zustand | Material and state | Angaben zum Rohling: Probenbezeichnung vom Lieferant | Blank: supplier sample ID |  |  |  | Mandatory | Mandatory |  |  |  | Doncasters
Metadaten | Metadata | geprüfter Werkstoff | Tested material | Werkstoff und Zustand | Material and state | Mikrogefüge: Wärmebehandlungszustand (lösungsgeglüht, ausgehärtet, …) | Microstructure: Heat treatment condition (annealed, hardened, …) |  |  |  | Mandatory | Mandatory |  |  |  | paper
Metadaten | Metadata | geprüfter Werkstoff | Tested material | Werkstoff und Zustand | Material and state | Mikrogefüge: Durchführung der Prüfung | Microstructure: Type of investigation |  |  |  | Recommended | Recommended |  |  |  | paper
Metadaten | Metadata | geprüfter Werkstoff | Tested material | Werkstoff und Zustand | Material and state | Mikrogefüge: volls. gelöste und wieder ausgeschiedene gamma-gamma'-Bereiche | Microstructure: completely dissolved and re-precipitated gamma-gamma' regions |  | % |  | Recommended | Recommended | numerical value |  | link | paper
Metadaten | Metadata | geprüfter Werkstoff | Tested material | Werkstoff und Zustand | Material and state | Mikrogefüge: gamma'-Volume | Microstructure: gamma'-Volume |  | % |  | Recommended | Recommended | numerical value |  | link | paper
Metadaten | Metadata | geprüfter Werkstoff | Tested material | Werkstoff und Zustand | Material and state | Mikrogefüge: SX/PX | Microstructure: SX/PX |  | % |  | Recommended | Recommended | numerical value |  | link | paper
Metadaten | Metadata | geprüfter Werkstoff | Tested material | Werkstoff und Zustand | Material and state | Mikrogefüge: Gamma'-Teilchengröße, durchschnitliche Größe | Microstructure: Gamma'-particles', average size |  | µm |  | Recommended | Recommended | numerical value |  | link | paper
Metadaten | Metadata | geprüfter Werkstoff | Tested material | Werkstoff und Zustand | Material and state | Mikrogefüge: Gamma'-Teilchengröße, maximale Größe | Microstructure: Gamma'-particles', maximum size |  | µm |  | Recommended | Recommended | numerical value |  | link | paper
Metadaten | Metadata | geprüfter Werkstoff | Tested material | Werkstoff und Zustand | Material and state | Mikrogefüge: Anschmelzungen | Microstructure: Heat treatment condition |  | % |  | Recommended | Recommended | numerical value |  | link | paper
Metadaten | Metadata | geprüfter Werkstoff | Tested material | Werkstoff und Zustand | Material and state | Mikrogefüge: Dendriten-Abstand | Microstructure: dendrites spacing |  | % |  | Recommended | Recommended | numerical value |  | link | paper
Metadaten | Metadata | geprüfter Werkstoff | Tested material | Werkstoff und Zustand | Material and state | Microgefüge nach dem Versuch (SX/PX, gprime-Vol, gprime-size, Dendriten) | Microstructure after test (SX/PX, gprime-Vol, gprime-size, dendrites) |  |  |  | Recommended | Recommended |  |  | link
Metadaten | Metadata | geprüfter Werkstoff | Tested material | Werkstoff und Zustand | Material and state | Mikrogefüge: Bilder der Mikrostruktur vor und nach Belastung | Microstructure: images of the microstructure before loading |  |  |  | Recommended | Recommended |  |  |  | paper
Metadaten | Metadata | geprüfter Werkstoff | Tested material | Werkstoff und Zustand | Material and state | Mikrogefüge: Bilder der Mikrostruktur vor und nach Belastung | Microstructure: images of the microstructure after loading |  |  |  | Recommended | Recommended |  |  |  | paper
Metadaten | Metadata | geprüfter Werkstoff | Tested material | Werkstoff und Zustand | Material and state | Zugversuchskennwerte bei festgelegter Prüftemperatur vorhanden? | Tensile properties at testing temperature available? |  |  |  | Mandatory
Metadaten | Metadata | geprüfter Werkstoff | Tested material | Werkstoff und Zustand | Material and state | 0,2 % Dehngrenze bei festgelegter Prüftemperatur | Yield strength at creep testing temperature |  |  |  | Recommended
Metadaten | Metadata | geprüfter Werkstoff | Tested material | Werkstoff und Zustand | Material and state | Nachweis der Einkristallinität | Proof of syngle crystallinity |  |  |  | Mandatory | Mandatory
Metadaten | Metadata | geprüfter Werkstoff | Tested material | Werkstoff und Zustand | Material and state | Einkristallorientierung | Single Crystall Orientation |  | hkl/Theta,Rho |  | Mandatory | Mandatory |  |  |  | xls | Test specific
Metadaten | Metadata | geprüfter Werkstoff | Tested material | Werkstoff und Zustand | Material and state | Winkelorientierung | Angle orientation |  |  |  | Mandatory | Mandatory
Metadaten | Metadata | geprüfter Werkstoff | Tested material | Werkstoff und Zustand | Material and state | Angaben zu Rissprüfung | Crack inspection details |  |  |  | Mandatory | Mandatory
Metadaten | Metadata | geprüfter Werkstoff | Tested material | Werkstoff und Zustand | Material and state | Röntgenfilm? | X-Ray film? |  |  |  | Mandatory | Mandatory
Metadaten | Metadata | geprüfter Werkstoff | Tested material | Werkstoff und Zustand | Material and state | Korndefektkarten? | Grain Defects maps? |  |  |  | Mandatory | Mandatory
Metadaten | Metadata | geprüfter Werkstoff | Tested material | Probe | Test piece | Probenbezeichnung | Test piece ID |  |  |  | Mandatory | Mandatory |  |  |  | --- | Test specific
Metadaten | Metadata | geprüfter Werkstoff | Tested material | Probe | Test piece | Probenform | Type of test piece |  |  |  | Mandatory | Mandatory |  |  |  | paper | Test specific
Metadaten | Metadata | geprüfter Werkstoff | Tested material | Probe | Test piece | Probenzeichnung | Test piece technical drawing |  |  |  | Recommended | Recommended |  |  |  | paper | All tests of data set
Metadaten | Metadata | geprüfter Werkstoff | Tested material | Probe | Test piece | Entnahmestelle der Probe im Rohling | Location of the sample in the blank |  |  |  | Recommended | Recommended |  |  |  | ? | All tests of data set
Metadaten | Metadata | geprüfter Werkstoff | Tested material | Probe | Test piece | Positionierung (Laue, precision) | Positioning (Laue, precision) |  |  |  | Recommended | Recommended |  |  |  | paper | All tests of data set
Metadaten | Metadata | Prüf- und Messmittel | Testing and measuring equipment |  |  | Bibliographische Information | Bibliographic information
Metadaten | Metadata | Prüf- und Messmittel | Testing and measuring equipment | Prüfmaschine | Testing machine | Prüfmaschinenbezeichnung | Testing machine ID |  |  |  | Mandatory | Mandatory |  |  |  | --- | Test specific
Metadaten | Metadata | Prüf- und Messmittel | Testing and measuring equipment | Prüfmaschine | Testing machine | max. Prüfkraft | max. applied force |  | kN |  | Not Mandatory | Not Mandatory |  |  |  | --- | All tests of data set
Metadaten | Metadata | Prüf- und Messmittel | Testing and measuring equipment | Prüfmaschine | Testing machine | Datenerfassungsgerät | Data acquisition equipment |  |  |  | Not Mandatory | Not Mandatory |  |  |  | ? | All tests of data set
Metadaten | Metadata | Prüf- und Messmittel | Testing and measuring equipment | Temperatur-Regelung | Temperature control | Regelung über Thermoelementen an Probe/über Ofen | Control via thermocouples on sample/via furnace) |  |  |  | Not Mandatory | Not Mandatory |  |  |  | paper
Metadaten | Metadata | Prüf- und Messmittel | Testing and measuring equipment | Temperatur-Regelung | Temperature control | Thermoelemente: Typ | Thermocouple: type |  |  |  | Recommended | Recommended |  |  |  | paper | Test specific
Metadaten | Metadata | Prüf- und Messmittel | Testing and measuring equipment | Temperatur-Regelung | Temperature control | Thermoelemente: Anzahl | Thermocouple: quantity |  |  |  | Recommended | Recommended |  |  |  | paper | Test specific
Metadaten | Metadata | Prüf- und Messmittel | Testing and measuring equipment | Temperatur-Regelung | Temperature control | Gerätnummer-Thermoelement(e) | Equipment ID - thermocouple(s) |  |  |  | Mandatory | Mandatory |  |  |  | --- | Test specific
Metadaten | Metadata | Prüf- und Messmittel | Testing and measuring equipment | Temperatur-Regelung | Temperature control | Messverstärker | Measurement Amplifier |  |  |  | Not Mandatory | Not Mandatory |  |  |  | ? | Test specific
Metadaten | Metadata | Prüf- und Messmittel | Testing and measuring equipment | Temperatur-Regelung | Temperature control | Gerätnummer-Messverstärker | Equipment ID - Measurement Amplifier |  |  |  | Mandatory | Mandatory |  |  |  | --- | Test specific
Metadaten | Metadata | Prüf- und Messmittel | Testing and measuring equipment | Dehnungsmessgerät | Extensometer | Dehnungsmessgerät Modellinfo | Extensometer model information |  |  |  | Recommended | Recommended |  |  |  | paper | Test specific
Metadaten | Metadata | Prüf- und Messmittel | Testing and measuring equipment | Dehnungsmessgerät | Extensometer | Gerätnummer-Dehnungsmessgerät | Equipment ID - Extensometer |  |  |  | Mandatory | Mandatory |  |  |  | --- | Test specific
Metadaten | Metadata | Prüf- und Messmittel | Testing and measuring equipment | Dehnungsmessgerät | Extensometer | Nennmesslänge | Nominal gauge length |  |  |  | Recommended | Recommended |  |  |  | ? | Test specific
Metadaten | Metadata | Prüf- und Messmittel | Testing and measuring equipment | Dehnungsmessgerät | Extensometer | Dehnungsbereich - Obergrenze | Extension range - Upper limit |  | % |  | Recommended | Recommended |  |  |  | --- | Test specific
Metadaten | Metadata | Prüf- und Messmittel | Testing and measuring equipment | Dehnungsmessgerät | Extensometer | Dehnungsbereich - Untergrenze | Extension range - Lower limit |  | % |  | Recommended | Recommended |  |  |  | ---
Primärdaten | Primary data | Prüfergebnisse | Test results |  |  | Bibliographische Information | Bibliographic information
Primärdaten | Primary data | Prüfergebnisse | Test results | Zustand zu Versuchsbeginn | State at test start | min. Probendurchmesser bei RT | Min. test piece diameter at room temperature |  | mm |  | Mandatory | Mandatory |  |  |  | paper | Test specific
Primärdaten | Primary data | Prüfergebnisse | Test results | Zustand zu Versuchsbeginn | State at test start | Anfangsmesslänge | Original gauge length | Lo | mm |  | Mandatory | Mandatory |  |  |  | paper
Primärdaten | Primary data | Prüfergebnisse | Test results | Zustand zu Versuchsbeginn | State at test start | Bezugslänge zur Berechnung der Dehnung | Reference length for calculation of percentage elongations | Lr (Lo) | mm |  | Mandatory | Mandatory |  |  |  | --- | Test specific
Primärdaten | Primary data | Prüfergebnisse | Test results | Zustand zu Versuchsbeginn | State at test start | Extensometer-Messlänge | Extensometer gauge length | Le | mm |  | Mandatory | Mandatory |  |  |  | ?
Primärdaten | Primary data | Prüfergebnisse | Test results | Zustand zu Versuchsbeginn | State at test start | Bezugslänge zur Berechnung von Extensometer-Dehnungen | Reference length for calculation of percentage extensions | Lr (Le) | mm |  | Mandatory | Mandatory |  |  |  | --- | Test specific
Primärdaten | Primary data | Prüfergebnisse | Test results | Versuchsablauf | Test sequence | verstrichene Zeit seit Ende der Lastaufbringung | Elapsed time from end of loading | t | h |  | Mandatory | Mandatory |  |  |  | ? | Test specific
Primärdaten | Primary data | Prüfergebnisse | Test results | Versuchsablauf | Test sequence | Verlängerung (der Extensometer-Messlänge) | Extension | ΔLet | mm |  | Not Mandatory | Not Mandatory |  |  |  | --- | Test specific
Primärdaten | Primary data | Prüfergebnisse | Test results | Versuchsablauf | Test sequence | Aufheizzeit | Heating time |  | h |  | Not Mandatory | Not Mandatory |  |  |  | paper | Test specific
Primärdaten | Primary data | Prüfergebnisse | Test results | Versuchsablauf | Test sequence | Haltezeit | Soak time |  | h |  | Not Mandatory | Not Mandatory |  |  |  | ? | Test specific
Primärdaten | Primary data | Prüfergebnisse | Test results | Versuchsablauf | Test sequence | Versuchsdauer | Test duration |  | h |  | Mandatory | Mandatory |  |  |  | xls | Test specific
Primärdaten | Primary data | Prüfergebnisse | Test results | Zustand nach Versuchsende | State at end of test | Bruchzeit | Creep rupture time | tu | h |  | Mandatory | Mandatory |  |  |  | xls | Test specific
Primärdaten | Primary data | Prüfergebnisse | Test results | Zustand nach Versuchsende | State at end of test | Bruchlage (wenn außerhalb der mittleren zwei Drittel der parallelen Länge) | Position of the fracture (when outside of central two thirds of the parallel length) |  |  |  | Mandatory | Mandatory |  |  |  | paper
Primärdaten | Primary data | Prüfergebnisse | Test results | Zustand nach Versuchsende | State at end of test | Messlänge nach dem Bruch | Final gauge length after fracture | Lu | mm |  | Not Mandatory | Not Mandatory |  |  |  | --- | Test specific
Sekundärdaten | Secondary data | Prüfergebnisse | Test results | Versuchsablauf | Test sequence | berichtigter Temperaturmesswert | Corrected measured temperature | Tc | ℃ |  | Mandatory | Mandatory |  |  |  | paper | Test specific
Sekundärdaten | Secondary data | Prüfergebnisse | Test results | Versuchsablauf | Test sequence | Belastungsgeschwindigkeit | Loading rate |  | MPa/s |  | Recommended | Recommended |  |  |  | paper | Test specific
Sekundärdaten | Secondary data | Prüfergebnisse | Test results | Versuchsablauf | Test sequence | Entlastungsgeschwindigkeit | Unloading rate |  | MPa/s |  | Recommended | Recommended |  |  |  | --- | Test specific
Sekundärdaten | Secondary data | Prüfergebnisse | Test results | Versuchsablauf | Test sequence | Aufheizgeschwindigkeit | Heating speed |  | ℃/s |  | Not Mandatory | Not Mandatory |  |  |  | paper | Test specific
Sekundärdaten | Secondary data | Prüfergebnisse | Test results | Versuchsablauf | Test sequence | Abkühlgeschwindigkeit | Cooling speed |  | ℃/s |  | Not Mandatory | Not Mandatory |  |  |  | --- | Test specific
Sekundärdaten | Secondary data | Prüfergebnisse | Test results | Verformung und Dehnung | Elongation and extension | Extensometer-Dehnung | Percentage extension | e | % |  | Mandatory | Mandatory |  |  |  | xls (abs!) | Test specific
Sekundärdaten | Secondary data | Prüfergebnisse | Test results | Verformung und Dehnung | Elongation and extension | Dehnung | Percentage elongation | A | % |  | Not Mandatory | Not Mandatory |  |  |  | --- | Test specific
Sekundärdaten | Secondary data | Prüfergebnisse | Test results | Verformung und Dehnung | Elongation and extension | Zeitbruchdehnung | Percentage elongation after creep fracture | Au | % |  | Not Mandatory | Not Mandatory |  |  |  | --- | Test specific
Sekundärdaten | Secondary data | Prüfergebnisse | Test results | Verformung und Dehnung | Elongation and extension | Gesamte Extensometer-Dehnung | Percentage total extension | et | % |  | Recommended | Recommended |  |  |  | --- | Test specific
Sekundärdaten | Secondary data | Prüfergebnisse | Test results | Verformung und Dehnung | Elongation and extension | Gesamte Anfangs-Extensometer-Dehnung | Percentage initial total extension | eti | % |  | Not Mandatory | Not Mandatory |  |  |  | --- | Test specific
Sekundärdaten | Secondary data | Prüfergebnisse | Test results | Verformung und Dehnung | Elongation and extension | Elastische Extensometer-Dehnung | Percentage elastic extension | ee | % |  | Not Mandatory | Not Mandatory |  |  |  | --- | Test specific
Sekundärdaten | Secondary data | Prüfergebnisse | Test results | Verformung und Dehnung | Elongation and extension | Plastische Anfangs-Extensometer-Dehnung | Percentage initial plastic extension | ei | % |  | Recommended | Recommended |  |  |  | --- | Test specific
Sekundärdaten | Secondary data | Prüfergebnisse | Test results | Verformung und Dehnung | Elongation and extension | Plastische Extensometer-Dehnung | Percentage plastic extension | ep | % |  | Recommended | Recommended |  |  |  | --- | Test specific
Sekundärdaten | Secondary data | Prüfergebnisse | Test results | Verformung und Dehnung | Elongation and extension | Extensometer-Kriechdehnung | Percentage creep extension | ef | % |  | Recommended | Recommended |  |  |  | --- | Test specific

## Vocabulary-list-EN
ITEM | DESCRIPTION
Test date | Specific date on which the creep test started.
Test ID | Unique designation (alphanumeric code, name, or other unique designations) assigned to the creep test for identification purposes.
Project | Name or designation of the project where the creep test is conducted.
Operator | Designation of the individual who performed the test.
Testing Standard | Name of the testing standard under which the creep test was conducted, if applicable.
Specified Temperature | Target value of the test temperature.
Initial stress | Specified stress for the creep test. It is the target value of the stress in the test piece at the beginning of the test, after it has been heated up to the specified temperature. In a creep test conducted unter constant tensile force, it will change over the test's duration, as the specimen deforms.
Test type (interrupted/not interrupted) | Indication whether the test was interrupted or not before failure. Interruptions can be done, e.g, to perform complementary investigations or measurements or when the goal is to reach a specified creep extension.
End of experiment (time limit/test piece break/extension limit) | Indication about the decision criterion to end the experiment.
Test force | In a creep test conducted unter constant tensile force, force that is applied to the test piece at the test temperature. It is determined with the initial stress and the diameter of the test piece.
Material ID | Unique designation (alphanumeric code, name, or other unique designations) assigned to the tested material for identification purposes.
Manufacturing process
Heat treatment
Material ID
Manufacturing: Melting
Manufacturing: Casting
Manufacturing: Remelting
Manufacturing: Atmosphere
Manufacturing: Single or polycrystal solidified
Manufacturing: Thermomechanical treatment
Heat treatment: Atmosphere
Heat treatment: Heating rate
Heat treatment: Temperature
Heat treatment: Soaking time
Heat treatment: Cooling rate
Heat treatment: Information on second stage, if applicable
Ageing: Atmosphere
Ageing: Heating rate
Ageing: Temperature
Ageing: Soaking time
Ageing: Cooling rate
Chemical composition
Geometry/dimensions of blank
Microstructure: Heat treatment condition (annealed, hardened, …)
Microstructure: Type of investigation (metallography, …)
Microstructure: completely dissolved and re-precipitated gamma-gamma' regions
Microstructure: Gamma'-particles', average size
Microstructure: Gamma'-particles', maximum size
Microstructure: Heat treatment condition
Proof of syngle crystallinity
Single Crystall Orientation
Angle orientation
Crack inspection details
X-Ray film?
Grain Defects maps?
Test piece ID
Type of test piece
Test piece technical drawing
Location of the sample in the blank
Testing machine ID
max. applied force
Data acquisition equipment
Control via thermocouples on sample/via furnace)
Thermocouple: type
Thermocouple: quantity
Equipment ID - thermocouple(s)
Measurement Amplifier
Equipment ID - Measurement Amplifier
Extensometer model information
Equipment ID - Extensometer
Nominal gauge length
Extension range - Upper limit
Extension range - Lower limit
Min. test piece diameter at room temperature
Original gauge length
Reference length for calculation of percentage elongations
Extensometer gauge length
Reference length for calculation of percentage extensions
Elapsed time from end of loading
Extension
Heating time
Soak time
Test duration
Creep rupture time
Position of the fracture (when outside of central two thirds of the parallel length)
Final gauge length after fracture
Corrected measured temperature
Loading rate
Unloading rate
Heating speed
Cooling speed
Percentage extension
Percentage elongation
Percentage elongation after creep fracture
Percentage total extension
Percentage initial total extension
Percentage elastic extension
Percentage initial plastic extension
Percentage plastic extension
Percentage creep extension

## Vocabulary-list-DE
ITEM | DESCRIPTION
Versuchsdatum
Versuchs-ID
Projekt
Bearbeiter
Prüfnorm
festgelegte Prüftemperatur
Prüfspannung
Versuchsart (unterbrochen/nicht unterbrochen)
Versuchsende (Zeitvorgabe/Probenbruch/Dehnungsvorgabe)
Prüfkraft
Werkstoffbezeichnung
Fertigungsverfahren
Wärmebehandlung
Werkstoffbezeichnung
Herstellung: Schmelzen
Herstellung: Gießen
Herstellung: Umschmelzen
Herstellung: Atmosphäre
Herstellung: Ein- oder Polykristall erstarrt
Herstellung: Thermomechanische Behandlung
Wärmebehandlung: Atmosphäre
Wärmebehandlung: Heizrate
Wärmebehandlung: Temperatur
Wärmebehandlung: Haltezeit
Wärmebehandlung: Kühlrate
Wärmebehandlung: ggf. Angaben zu zweiter Stufe
Auslagerung: Atmosphäre
Auslagerung: Heizrate
Auslagerung: Temperatur
Auslagerung: Haltezeit
Auslagerung: Kühlrate
Chemische Zusammensetzung
Geometrie/Abmessungen des Rohlings
Mikrogefüge: Wärmebehandlungszustand
Mikrogefüge: Durchführung der Prüfung
Mikrogefüge: volls. gelöste und wieder ausgeschiedene gamma-gamma'-Bereiche
Mikrogefüge: Gamma'-Teilchengröße, durchschnitliche Größe
Mikrogefüge: Gamma'-Teilchengröße, maximale Größe
Mikrogefüge: Anschmelzungen
Nachweis der Einkristallinität
Einkristallorientierung
Winkelorientierung
Angaben zu Rissprüfung
Röntgenfilm?
Korndefektkarten?
Probenbezeichnung
Probenform
Probenzeichnung
Entnahmestelle der Probe im Rohling
Prüfmaschinenbezeichnung
max. Prüfkraft
Datenerfassungsgerät
Regelung über Thermoelementen an Probe/über Ofen
Thermoelemente: Typ
Thermoelemente: Anzahl
Gerätnummer-Thermoelement(e)
Messverstärker
Gerätnummer-Messverstärker
Dehnungsmessgerät Modellinfo
Gerätnummer-Dehnungsmessgerät
Nennmesslänge
Dehnungsbereich - Obergrenze
Dehnungsbereich - Untergrenze
min. Probendurchmesser bei RT
Anfangsmesslänge
Bezugslänge zur Berechnung der Dehnung
Extensometer-Messlänge
Bezugslänge zur Berechnung von Extensometer-Dehnungen
verstrichene Zeit seit Ende der Lastaufbringung
Verlängerung (der Extensometer-Messlänge)
Aufheizzeit
Haltezeit
Versuchsdauer
Bruchzeit
Bruchlage (wenn außerhalb der mittleren zwei Drittel der parallelen Länge)
Messlänge nach dem Bruch
berichtigter Temperaturmesswert
Belastungsgeschwindigkeit
Entlastungsgeschwindigkeit
Aufheizgeschwindigkeit
Abkühlgeschwindigkeit
Extensometer-Dehnung
Dehnung
Zeitbruchdehnung
Gesamte Extensometer-Dehnung
Gesamte Anfangs-Extensometer-Dehnung
Elastische Extensometer-Dehnung
Plastische Anfangs-Extensometer-Dehnung
Plastische Extensometer-Dehnung
Extensometer-Kriechdehnung